## Eisen AC Surf
Eigenschap | Methode | Categorie | TRL-niveau | [7 empty] | Aantal | Beschrijving methode | Toetscriterium
|  |  | TRL4 | TRL6 | TRL7 | TRL8 |  |  |  | TRL9*
[6 empty] | 6m | 1j | 2j | 5j | levensduur-5jaar
DoP / CE / vv |  | Bouwstof | x | x | x | [5 empty] | 1 | Aangetoond dient te worden dat de gebruikte bouwstoffen voldoen aan de regelgeving
Korrelverdeling | NEN-EN 12697-2 | Asfaltgranulaat | x | x | x | [5 empty] | 5 | Bitumineuze mengsels - Beproevingsmethoden - Deel 2: Bepaling van de deeltjesgrootteverdeling | Toets aan mengselontwerp en RAW2020 tabel 81.2.15
Terugwinbaar bindmiddelgehalte | NEN-EN 12697-1 | Asfaltgranulaat | x | x | x | x | x | x | x |  | 3 | Bitumen en bitumineuze bindmiddelen - Bepaling van de naaldpenetratie Bitumineuze mengsels - Beproevingsmethoden - Deel 3: Terugwinning van bitumen: Rotatieverdamper | Toets aan mengselontwerp en RAW2020 tabel 81.2.15
Penetratie teruggewonnen bindmiddel uit asfaltgranulaat | NEN-EN 1426, NEN-EN 12697-3 + A1 | Bindmiddel | x | x | x | [5 empty] | 5 | Bitumen en bitumineuze bindmiddelen - Bepaling van de naaldpenetratie Bitumineuze mengsels - Beproevingsmethoden - Deel 3: Terugwinning van bitumen: Rotatieverdamper
Penetratie nieuw bindmiddel | NEN-EN 1426 | Bindmiddel | x | x | x | [5 empty] | 3 | Bitumen en bitumineuze bindmiddelen - Bepaling van de naaldpenetratie
Penetratie teruggwonnen bindmiddel mengsel | NEN-EN 1426 | Bindmiddel | x | x | x | x | x | x | x |  | 3 | Bitumen en bitumineuze bindmiddelen - Bepaling van de naaldpenetratie Bitumineuze mengsels - Beproevingsmethoden - Deel 3: Terugwinning van bitumen: Rotatieverdamper
Verwekingspunt teruggewonnen bindmiddel asfaltgranulaat | NEN-EN 1427 | Bindmiddel | x | x | x | [5 empty] | 3 | Bitumen en bitumineuze bindmiddelen - Bepaling van het verwekingspunt - Ring- en kogelmethode | Inclusief bepaling PI
Verwekingspunt nieuw bindmiddel | NEN-EN 1427 | Bindmiddel | x | x | x | [5 empty] | 3 | Bitumen en bitumineuze bindmiddelen - Bepaling van het verwekingspunt - Ring- en kogelmethode | Inclusief bepaling PI
Verwekingspunt teruggwonnen bindmiddel mengsel | NEN-EN 1427 | Bindmiddel | x | x | x | x | x | x | x |  | 3 | Bitumen en bitumineuze bindmiddelen - Bepaling van het verwekingspunt - Ring- en kogelmethode | Inclusief bepaling PI
FTIR teruggewonnen bindmiddel uit asfalgranulaat | NVN-CEN/TS 12697-51 | Bindmiddel | x | x | x | [5 empty] | 3 | Bituminous mixtures - Test methods - Part 51: Surface shear strength test | Bepaling verouderingspieken S=O en C=O en aanwezigheid oplosmiddel
FTIR aangeleverd nieuw bindmiddel | NVN-CEN/TS 12697-51 | Bindmiddel | x | x | x | [5 empty] | 3 | Bituminous mixtures - Test methods - Part 51: Surface shear strength test | 0-metiming S=O en C=O en afwezigheid oplosmiddel
FTIR teruggewonnen bindmiddel mengsel | NVN-CEN/TS 12697-51 | Bindmiddel | x | x | x | x | x | x | x |  | 3 | Bituminous mixtures - Test methods - Part 51: Surface shear strength test | 0-metiming S=O en C=O en afwezigheid oplosmiddel
XRF toegepast bindmiddel | ASTM D 664 (Calcium en Zink) en ASTM D 4927 (Posphor) | Bindmiddel |  |  | x | [5 empty] | 3 | Standard Test Method for Acid Number of Petroleum Products by Potentiometric Titration Standard Test Methods for Elemental Analysis of Lubricant and Additive Components—Barium, Calcium, Phosphorus, Sulfur, and Zinc by Wavelength-Dispersive X-Ray Fluorescence Spectroscopy
Mastercurve bindmiddel, G* en δ@ -10°C tot 60°C | NEN-EN 14770 | Bindmiddel | x | x | x | x | x | x | x |  | 4 | Bitumen and bitumineuze bindmiddelen - Bepaling van complexe afschuifmodulus en fasehoek - Dynamische Afschuif Rheometer (DSR), in tweevoud op bindmiddel uit 2 verschillende monsters/kernen
Mastercurve mastiek, G* en δ@ -10°C tot 60°C | Asfaltwegdektest protocol | Mastiek | x | x | x | x | x | x | x |  | 4 | Bitumen and bitumineuze bindmiddelen - Bepaling van complexe afschuifmodulus en fasehoek - Dynamische Afschuif Rheometer (DSR), in tweevoud op bindmiddel uit 2 verschillende monsters/kernen | Toets conform AWT/LOT
Relaxatie mastiek @ +5°C | Asfaltwegdektest protocol | Mastiek | x | x | x | x | x | x | x |  | 4 | Bitumen and bitumineuze bindmiddelen - Bepaling van complexe afschuifmodulus en fasehoek - Dynamische Afschuif Rheometer (DSR), in tweevoud op bindmiddel uit 2 verschillende monsters/kernen | Toets conform AWT/LOT
Dichtheid mengsel | NEN-EN 12697-6 | Asfalt | x | x | x | [5 empty] | 3 | Bitumineuze mengsels - Beproevingsmethoden - Deel 6: Bepaling van de proefstukdichtheid | Mengselontwerp, PIM
Holle ruimte | NEN-EN 12697-8 | Asfalt | x | x | x | [5 empty] | 3 | Bitumineuze mengsels - Beproevingsmethoden - Deel 8: Bepaling van het poriëngehalte van asfaltproefstukken | Mengselontwerp, PIM, RAW2020 H81.2
Vermoeiing | NEN-EN 12697-24 | Asfalt | x | x | x | [5 empty] | 9 | Vermoeiingsonderzoek uitgevoerd conform beschrijving proef 62
Sterkte (ITS) | NEN-EN 12697-23 | Asfalt | x | x | x |  |  |  | x |  | 3 | Bituminous mixtures - Test methods - Part 23: Determination of the indirect tensile strength of bituminous specimens
Splijtenergie (ITS) | Nader te bepalen | Asfalt | x | x | x |  |  |  | x |  | 3 | Nader te bepalen, optie protocol AASHTO Energy Ratio of Asphalt Mixtures Using the Superpave Indirect Tension (IDT) Test
Watergevoeligheid (ITSR) | NEN-EN 12697-12 | Asfalt | x | x | x |  |  |  | x |  | 3 | Bitumineuze mengsels - Beproevingsmethoden - Deel 12: Bepaling van de watergevoeligheid
Stijfheid (CIT-CY) | NEN-EN 12697-26 | Asfalt | x | x | x |  |  |  | x |  | 3 | Bitumineuze mengsels - Beproevingsmethoden - Deel 26: Stugheid (stiffness) | Toetsen aan stijfheid asfalt uit weg na 5 jaar
Vervormingsweerstand (Triaxiaalproef) | NEN-EN 12697-25 | Asfalt | x | x | x | [5 empty] | 3 | Bitumineuze mengsels - Beproevingsmethoden - Deel 25: Cyclische drukproef
Registratie productiesnelheid | Molenregistratie | Asfalt molen |  | x | x | [5 empty] | 3 |  | Vastleggen en rapporteren
Registratie productietemperatuur | Molenregistratie | Asfalt molen |  | x | x | [5 empty] | 3 |  | Vastleggen, toets aan streefwaarden EVT, rapporteren
Registratie datum, tijd en locatie | NPDW DGOw protocol** | Aanleg proefvak |  | x | x | [5 empty] | 1 |  | Draaiboek
Verslag van weersomstandigheden tijdens aanleg | NPDW DGOw protocol** | Aanleg proefvak |  |  | x | [5 empty] | 1 |  | Draaiboek
Temperatuur asfalt vrachtwagens | NPDW DGOw protocol** | Aanleg proefvak |  |  | x | [5 empty] | per vr.w. |  | Draaiboek
Temperatuur asfalt hopper | NPDW DGOw protocol** | Aanleg proefvak |  |  | x | [5 empty] | continu |  | Draaiboek
Temperatuur asfalt achter de balk | NPDW DGOw protocol** | Aanleg proefvak |  |  | x | [5 empty] | continu |  | Draaiboek
Snelheid van de spreidmachine | NPDW DGOw protocol** | Aanleg proefvak |  |  | x | [5 empty] | continu |  | Draaiboek
Aantal walsgangen inclusief walsprotocol | NPDW DGOw protocol** | Aanleg proefvak |  |  | x | [5 empty] | aantal walsgangen |  | Draaiboek
Afstrooimiddel, -hoeveelheid, moment | Uitvoerder | Aanleg proefvak |  |  | x | [5 empty] | 2 |  | Draaiboek
Laagdikte asfaltlaag | NEN-EN 12697-36 | Asfalt weg |  |  | x | [5 empty] | 3 | Bitumineuze mengsels - Beproevingsmethoden voor warm bereid asfalt - Deel 36: Bepaling van de dikte van een bitumineuze laag | RAW2020 tabel 81.2.2
Verdichtingsgraad | NEN-EN 12697-6 | Asfalt weg |  |  | x | [5 empty] | 3 | Bitumineuze mengsels - Beproevingsmethoden - Deel 6: Bepaling van de proefstukdichtheid | RAW2020 tabel 81.2.4
Hechting bindmiddel aan mineraal aggregaat | Visueel vast te stellen | Asfalt weg | x | x | x |  |  |  | x |  | 3
Initiële stroefheid SWF80, RWS-STR 2010/70 of RWS-STR 2010-50 | CEN/TS 15901-8 | Asfalt weg |  |  | x | [5 empty] | 300m | Meten van de stroefheid (RWS-methode) of Bepalen van de stroefheid met de Zijwaartse Kracht Methode (SKM)
Visuele conditie wegdek | Gedetailleerde visuele inspectie, LCMS | Wegdek |  | x | x | x | x | x | x | x | 300m |  | Per schade toetsen aan toelaatbare schade conform CROW 146A Handboek visuele inspectie 2011
Geluidsmeting*** | CPX-meting of SPB |  |  |  |  | x |  |  | x | x | 300m | ISO/DIS 11819-2 ISO/DIS 11819-2 of NEN-EN-ISO 11819-1
x | Moet uitgevoerd worden
x | Moet enkel uitgevoerd worden indien dit niet gedaan is op TRL4
Indien er boorkernen nodig zijn voor beproevingen, gelden de volgende eisen; maat 102 ±2 mm, NEN-EN 12697-27, Bitumineuze mengsels - Beproevingsmethoden - Deel 27: Monsterneming
Boorplan is onderdeel van beschrijving van de proefvakken
Een aantal van de proeven kunnen worden gedaan op een hoppermonster om eigenschappen vast te leggen op het moment van aanleg (TRL7), zoals het oplosbaarbindmiddelgehalte, penetratie bitumen, verwekingspunt, mastercurve bitumen, mastercurve mastiek, relaxatie mastiek, FTIR teruggewonnen bindmiddel
*Voor validatie op TRL 9 zijn tenminste 2 asfaltwerken vereist van meer van 2 kilometer, welke visueel gemonitoord zijn voor de verwachte levensduur -5 jaar.
**NPDW DGOw protocol validaties, Plan van aanpak Dataverzameling DGOw projecten v01 23 april
***Indien er prestaties op het gebied van geluid worden geclaimd

## Eisen SMA
Eigenschap | Methode | Categorie | TRL-niveau | [7 empty] | Aantal | Beschrijving methode | Toetscriterium
|  |  | TRL4 | TRL6 | TRL7 | TRL8 |  |  |  | TRL9*
[6 empty] | 6m | 1j | 2j | 5j | levensduur-5jaar
DoP / CE / vv |  | Bouwstof | x | x | x | [5 empty] | 1 | Aangetoond dient te worden dat de gebruikte bouwstoffen voldoen aan de regelgeving
Korrelverdeling | NEN-EN 12697-2 | Asfaltgranulaat | x | x | x | [5 empty] | 5 | Bitumineuze mengsels - Beproevingsmethoden - Deel 2: Bepaling van de deeltjesgrootteverdeling | Toets aan mengselontwerp en RAW2020 tabel 81.2.15
Terugwinbaar bindmiddelgehalte | NEN-EN 12697-1 | Asfaltgranulaat | x | x | x | x | x | x | x |  | 3 | Bitumen en bitumineuze bindmiddelen - Bepaling van de naaldpenetratie Bitumineuze mengsels - Beproevingsmethoden - Deel 3: Terugwinning van bitumen: Rotatieverdamper | Toets aan mengselontwerp en RAW2020 tabel 81.2.15
Penetratie teruggewonnen bindmiddel uit asfaltgranulaat | NEN-EN 1426, NEN-EN 12697-3 + A1 | Bindmiddel | x | x | x | [5 empty] | 5 | Bitumen en bitumineuze bindmiddelen - Bepaling van de naaldpenetratie Bitumineuze mengsels - Beproevingsmethoden - Deel 3: Terugwinning van bitumen: Rotatieverdamper
Penetratie nieuw bindmiddel | NEN-EN 1426 | Bindmiddel | x | x | x | [5 empty] | 3 | Bitumen en bitumineuze bindmiddelen - Bepaling van de naaldpenetratie
Penetratie teruggwonnen bindmiddel mengsel | NEN-EN 1426 | Bindmiddel | x | x | x | x | x | x | x |  | 3 | Bitumen en bitumineuze bindmiddelen - Bepaling van de naaldpenetratie Bitumineuze mengsels - Beproevingsmethoden - Deel 3: Terugwinning van bitumen: Rotatieverdamper
Verwekingspunt teruggewonnen bindmiddel asfaltgranulaat | NEN-EN 1427 | Bindmiddel | x | x | x | [5 empty] | 3 | Bitumen en bitumineuze bindmiddelen - Bepaling van het verwekingspunt - Ring- en kogelmethode | Inclusief bepaling PI
Verwekingspunt nieuw bindmiddel | NEN-EN 1427 | Bindmiddel | x | x | x | [5 empty] | 3 | Bitumen en bitumineuze bindmiddelen - Bepaling van het verwekingspunt - Ring- en kogelmethode | Inclusief bepaling PI
Verwekingspunt teruggwonnen bindmiddel mengsel | NEN-EN 1427 | Bindmiddel | x | x | x | x | x | x | x |  | 3 | Bitumen en bitumineuze bindmiddelen - Bepaling van het verwekingspunt - Ring- en kogelmethode | Inclusief bepaling PI
FTIR teruggewonnen bindmiddel uit asfalgranulaat | NVN-CEN/TS 12697-51 | Bindmiddel | x | x | x | [5 empty] | 3 | Bituminous mixtures - Test methods - Part 51: Surface shear strength test | Bepaling verouderingspieken S=O en C=O en aanwezigheid oplosmiddel
FTIR aangeleverd nieuw bindmiddel | NVN-CEN/TS 12697-51 | Bindmiddel | x | x | x | [5 empty] | 3 | Bituminous mixtures - Test methods - Part 51: Surface shear strength test | 0-meting S=O en C=O en afwezigheid oplosmiddel
FTIR teruggewonnen bindmiddel mengsel | NVN-CEN/TS 12697-51 | Bindmiddel | x | x | x | x | x | x | x |  | 3 | Bituminous mixtures - Test methods - Part 51: Surface shear strength test | 0-meting S=O en C=O en afwezigheid oplosmiddel
XRF toegepast bindmiddel | ASTM D 664 (Calcium en Zink) en ASTM D 4927 (Posphor) | Bindmiddel |  |  | x | [5 empty] | 3 | Standard Test Method for Acid Number of Petroleum Products by Potentiometric Titration Standard Test Methods for Elemental Analysis of Lubricant and Additive Components—Barium, Calcium, Phosphorus, Sulfur, and Zinc by Wavelength-Dispersive X-Ray Fluorescence Spectroscopy
Mastercurve bindmiddel, G* en δ@ -10°C tot 60°C | NEN-EN 14770 | Bindmiddel | x | x | x | x | x | x | x |  | 4 | Bitumen and bitumineuze bindmiddelen - Bepaling van complexe afschuifmodulus en fasehoek - Dynamische Afschuif Rheometer (DSR), in tweevoud op bindmiddel uit 2 verschillende monsters/kernen
Mastercurve mastiek, G* en δ@ -10°C tot 60°C | Asfaltwegdektest protocol | Mastiek | x | x | x | x | x | x | x |  | 4 | Bitumen and bitumineuze bindmiddelen - Bepaling van complexe afschuifmodulus en fasehoek - Dynamische Afschuif Rheometer (DSR), in tweevoud op bindmiddel uit 2 verschillende monsters/kernen | Toets conform AWT/LOT
Relaxatie mastiek @ +5°C | Asfaltwegdektest protocol | Mastiek | x | x | x | x | x | x | x |  | 4 | Bitumen and bitumineuze bindmiddelen - Bepaling van complexe afschuifmodulus en fasehoek - Dynamische Afschuif Rheometer (DSR), in tweevoud op bindmiddel uit 2 verschillende monsters/kernen | Toets conform AWT/LOT
Dichtheid mengsel | NEN-EN 12697-6 | Asfalt | x | x | x | [5 empty] | 3 | Bitumineuze mengsels - Beproevingsmethoden - Deel 6: Bepaling van de proefstukdichtheid | Mengselontwerp, PIM
Holle ruimte | NEN-EN 12697-8 | Asfalt | x | x | x | [5 empty] | 3 | Bitumineuze mengsels - Beproevingsmethoden - Deel 8: Bepaling van het poriëngehalte van asfaltproefstukken | Mengselontwerp, PIM, RAW2020 H81.2
Vermoeiing | NEN-EN 12697-24 | Asfalt | x | x | x | [5 empty] | 9 | Vermoeiingsonderzoek uitgevoerd conform beschrijving proef 62
Sterkte (ITS) | NEN-EN 12697-23 | Asfalt | x | x | x |  |  |  | x |  | 3 | Bituminous mixtures - Test methods - Part 23: Determination of the indirect tensile strength of bituminous specimens
Splijtenergie (ITS) | Nader te bepalen | Asfalt | x | x | x |  |  |  | x |  | 3 | Nader te bepalen, optie protocol AASHTO Energy Ratio of Asphalt Mixtures Using the Superpave Indirect Tension (IDT) Test
Watergevoeligheid (ITSR) | NEN-EN 12697-12 | Asfalt | x | x | x |  |  |  | x |  | 3 | Bitumineuze mengsels - Beproevingsmethoden - Deel 12: Bepaling van de watergevoeligheid
Stijfheid (CIT-CY) | NEN-EN 12697-26 | Asfalt | x | x | x |  |  |  | x |  | 3 | Bitumineuze mengsels - Beproevingsmethoden - Deel 26: Stugheid (stiffness) | Toetsen aan stijfheid asfalt uit weg na 5 jaar
Weerstand tegen rafeling met RSAT | CEN/TS 12697-50 | Asfalt | x | x | x | x |  | x | x |  | 3
Registratie productiesnelheid | Molenregistratie | Asfalt molen |  | x | x | [5 empty] | 3 | Bitouminous mixtures - Test methods - Part 50: Resistance to scuffing | RSAT grenswaarden RWS
Registratie productietemperatuur | Molenregistratie | Asfalt molen |  | x | x | [5 empty] | 3 |  | Vastleggen, toets aan streefwaarden EVT, rapporteren
Registratie datum, tijd en locatie | NPDW DGOw protocol** | Aanleg proefvak |  | x | x | [5 empty] | 1 |  | Draaiboek
Verslag van weersomstandigheden tijdens aanleg | NPDW DGOw protocol** | Aanleg proefvak |  |  | x | [5 empty] | 1 |  | Draaiboek
Temperatuur asfalt vrachtwagens | NPDW DGOw protocol** | Aanleg proefvak |  |  | x | [5 empty] | per vr.w. |  | Draaiboek
Temperatuur asfalt hopper | NPDW DGOw protocol** | Aanleg proefvak |  |  | x | [5 empty] | continu |  | Draaiboek
Temperatuur asfalt achter de balk | NPDW DGOw protocol** | Aanleg proefvak |  |  | x | [5 empty] | continu |  | Draaiboek
Snelheid van de spreidmachine | NPDW DGOw protocol** | Aanleg proefvak |  |  | x | [5 empty] | continu |  | Draaiboek
Aantal walsgangen inclusief walsprotocol | NPDW DGOw protocol** | Aanleg proefvak |  |  | x | [5 empty] | aantal walsgangen |  | Draaiboek
Afstrooimiddel, -hoeveelheid, moment | Uitvoerder | Aanleg proefvak |  |  | x | [5 empty] | 2 |  | Draaiboek
Laagdikte asfaltlaag | NEN-EN 12697-36 | Asfalt weg |  |  | x | [5 empty] | 3 | Bitumineuze mengsels - Beproevingsmethoden voor warm bereid asfalt - Deel 36: Bepaling van de dikte van een bitumineuze laag | RAW2020 tabel 81.2.2
Verdichtingsgraad | NEN-EN 12697-6 | Asfalt weg |  |  | x | [5 empty] | 3 | Bitumineuze mengsels - Beproevingsmethoden - Deel 6: Bepaling van de proefstukdichtheid | RAW2020 tabel 81.2.4
Hechting bindmiddel aan mineraal aggregaat | Visueel vast te stellen | Asfalt weg | x | x | x |  |  |  | x |  | 3
Initiële stroefheid SWF80, RWS-STR 2010/70 of RWS-STR 2010-50 | CEN/TS 15901-8 | Wegdek |  |  | x | [5 empty] | 300m | Meten van de stroefheid (RWS-methode) of Bepalen van de stroefheid met de Zijwaartse Kracht Methode (SKM)
Visuele conditie wegdek | Gedetailleerde visuele inspectie, LCMS | Wegdek |  | x | x | x | x | x | x | x | 300m |  | Per schade toetsen aan toelaatbare schade conform CROW 146A Handboek visuele inspectie 2011
Geluidsmeting*** | CPX-meting of SPB |  |  |  |  | x |  |  | x | x | 300m | ISO/DIS 11819-2 ISO/DIS 11819-2 of NEN-EN-ISO 11819-1
x | Moet uitgevoerd worden
x | Moet enkel uitgevoerd worden indien dit niet gedaan is op TRL4
Indien er boorkernen nodig zijn voor beproevingen, gelden de volgende eisen; maat 102 ±2 mm, NEN-EN 12697-27, Bitumineuze mengsels - Beproevingsmethoden - Deel 27: Monsterneming
Boorplan is onderdeel van beschrijving van de proefvakken
Een aantal van de proeven kunnen worden gedaan op een hoppermonster om eigenschappen vast te leggen op het moment van aanleg (TRL7), zoals het oplosbaarbindmiddelgehalte, penetratie bitumen, verwekingspunt, mastercurve bitumen, mastercurve mastiek, relaxatie mastiek, FTIR teruggewonnen bindmiddel
*Voor validatie op TRL 9 zijn tenminste 2 asfaltwerken vereist van meer van 2 kilometer, welke visueel gemonitoord zijn voor de verwachtte levensduur -5 jaar.
**NPDW DGOw protocol validaties, Plan van aanpak Dataverzameling DGOw projecten v01 23 april
***Indien er prestaties op het gebied van geluid worden geclaimd

## Eisen AC Bin_Base
Deze informatie wordt verder uitgewerkt na afronding van de tervisie legging

## ZOAB (RWS Blauwdruk)
|  | Gekozen type toetsing kader |  | DZOAB + PR
|  | EIGENSCHAP/PARAMETER |  | EIS | TOETSINGSKADER | Verwijzing naar RAW Artikel | Aantal proeven | Type invoer | Wat zegt deze parameter? | TRL 4 | TRL 5 | TRL 6 | TRL 7 | TRL 8 | TRL 9 | toelichting
LABORATORIUM ONDERZOEK | VOORONDERZOEK BOUWSTOFFEN | PR materiaal | [7 empty] | -
|  | Korrelverdeling voor extratie |  | D≤ Dmengsel | RAW 2020 | 81.26.11 | 5 | Tabel | Hiermee kan je vooraf bepalen of je ingangsmateriaal te grof of te fijn is voor het mengsel dat je wilt gaan maken. | x
|  | Korrelverdeling na extractie |  | D≤ Dmengsel | RAW 2020 | 81.26.11 | 5 | Tabel | De korrelverdeling na extractie geeft de werkelijke granulaten verdeling die geldt als input materiaal voor je mengsel. | x
|  | Bindmiddelgehalte na extractie |  | dv | RAW 2020 | 81.26.11 | 5 | Getal | Het percentage aan bindmiddel in het PR materiaal wordt hiermee bepaald. Zo heb je inzicht in de samenstelling van je ingangsmateriaal en kan daarop worden ontworpen. | x
|  | Gehalte nevenbestanddelen |  | Cat. F1 | RAW 2020 | 81.26.11 lid 2 | 2 | Getal | Categorie F1 — houdt in dat er maximaal 1% (m/m) van groep 1 (cement/steenachtig/metaal) aanwezig mag zijn en maximaal 0,1%(m/m) van groep 2 (syntetisch/plastic/hout). | x
|  | Type bindmiddel o.b.v. infrarood spectrum |  | Aantonen van aanwezigheid modificatie | / |  | 5 | Grafiek | Middels FTIR kan worden aangetoond of er een modificatie in het PR materiaal aanwezig is. Je krijgt een grafiek met daarin de "vingerafdruk" van het onderzochte materiaal, die de absorptie van infrarood straling van een materiaal bij verschillende frequenties uitdrukt. Elk materiaal heeft zijn eigen vingerafdruk, waarmee af te leiden is of er bepaalde modificaties aanwezig zijn in het bindmiddel. | x
|  | Penetratie teruggewonnen bindmiddel (0,1mm) |  | ≥ 5 gemiddeld ≥ 10 | RAW 2020 | 81.26.11 | 5 | Getal | De penetratie is een getalwaarde van de indringing (uitgedrukt in eenheden van 0,1 mm) van een naald die verticaal op het oppervlak van een bitumineus materiaal is geplaatst onder gespecificeerde condities van temperatuur, belasting (belast met een massa van 100 gr). Zo krijg je inzicht in de reologische eigenschappen van je bindmiddel. Een bitumen met een hoge penetratiewaarde is zachter dan een bitumen met een lage penetratiewaarde. | x
|  | Verwekingspunt °C |  | dv | NEN-EN 13108-8 |  | 5 | Getal | Het verwekingspunt geeft de temperatuur aan, waarbij een bepaald bitumen onder voorgeschreven belasting een bepaalde vervorming vertoont. Het verwekingspunt wordt bepaald middels de ring en kogelproef. Het verwekingspunt is dan de temperatuur waarbij het bitumen door het gewicht van de kogel 25 mm is uitgezakt. | x
|  | Gewogen dichtheid (kg/m3) |  | dv | NEN-EN 1097-6 |  | 2 | Getal |  | x
|  | Homogeniteit |  | dv | RAW 2020 | 81.26.11 lid 07 | 1 | Tabel | Deze proef geeft inzicht in de standaard afwijkingen van de x parameters. Als er sprake is van een te grote spreiding in de 5 monsters, dan betekent dat je geen constante ingangsmateriaal/bouwstoffen hebt om een constant product te maken. | x
|  | Grof toeslagmateriaal |  | Steenslag 3 | VGW |  | 1 | Tekst | Inzicht in welk aggregaat in het mengsel wordt verwerkt. | x
|  | Percentage gebroken oppervlak |  | C100/0 | VGW | tabel 81.2.13 RAW | 2 | Getal
|  | Weerstand tegen polijsting PSV |  | PSV58 |  | tabel 81.2.13 RAW |  | Getal
|  | korrelgroep |  | dv |  | tabel 81.2.13 RAW |  | Getal
|  | korrelverdeling |  | dv |  | tabel 81.2.13 RAW |  | Tabel
|  | korrelverdeling, grenzen en toleranties |  | dv |  | tabel 81.2.13 RAW |  | Bijlage
|  | gehalte zeer fijn materiaal (aanhangend stof) |  | dv |  | tabel 81.2.13 RAW |  | Getal
|  | korrelvorm vlakheidsindex FI |  | FI20 |  | tabel 81.2.13 RAW |  | Getal
|  | weerstand tegen verbrijzeling Los Angeles-coëfficiënt LA |  | LA15 |  | tabel 81.2.13 RAW |  | Getal
|  | dichtheid |  | dv |  | tabel 81.2.13 RAW |  | Getal
|  | waterabsorptie |  | dv |  | tabel 81.2.13 RAW |  | Getal
|  | waterabsorptie (vorst/dooi controleproef) |  | WA241 |  | tabel 81.2.13 RAW |  | Getal
|  | bestandheid vorst/dooi |  | F2 |  | tabel 81.2.13 RAW |  | Getal
|  | bestandheid tegen hitte |  | dv |  | tabel 81.2.13 RAW |  | Getal
|  | affiniteit van grof toeslagmateriaal voor bitumineuze bindmiddelen |  | dv |  | tabel 81.2.13 RAW |  | Getal
|  | petrografische samenstelling |  | dv |  | tabel 81.2.13 RAW |  | Bijlage
|  | grove lichtgewicht verontreinigingen |  | MLPC0,1 |  | tabel 81.2.13 RAW |  | Bijlage
|  | Nieuwe bouwstoffen | [7 empty] | -
|  | Grof toeslagmateriaal |  | Steenslag 3 | VGW |  | 1 | Tekst | Inzicht in welk aggregaat in het mengsel wordt verwerkt. | x
|  | Percentage gebroken oppervlak |  | C100/0 | VGW | tabel 81.2.13 RAW |  | Getal
|  | Weerstand tegen polijsting PSV |  | PSV58 |  | tabel 81.2.13 RAW |  | Getal
|  | korrelgroep |  | dv |  | tabel 81.2.13 RAW |  | Getal
|  | korrelverdeling |  | dv |  | tabel 81.2.13 RAW |  | Tabel
|  | korrelverdeling, grenzen en toleranties |  | dv |  | tabel 81.2.13 RAW |  | Bijlage
|  | gehalte zeer fijn materiaal (aanhangend stof) |  | dv |  | tabel 81.2.13 RAW |  | Getal
|  | korrelvorm vlakheidsindex FI |  | FI20 |  | tabel 81.2.13 RAW |  | Getal
|  | weerstand tegen verbrijzeling Los Angeles-coëfficiënt LA |  | LA15 |  | tabel 81.2.13 RAW |  | Getal
|  | dichtheid |  | dv |  | tabel 81.2.13 RAW |  | Getal
|  | waterabsorptie |  | dv |  | tabel 81.2.13 RAW |  | Getal
|  | waterabsorptie (vorst/dooi controleproef) |  | WA241 |  | tabel 81.2.13 RAW |  | Getal
|  | bestandheid vorst/dooi |  | F2 |  | tabel 81.2.13 RAW |  | Getal
|  | bestandheid tegen hitte |  | dv |  | tabel 81.2.13 RAW |  | Getal
|  | affiniteit van grof toeslagmateriaal voor bitumineuze bindmiddelen |  | dv |  | tabel 81.2.13 RAW |  | Getal
|  | petrografische samenstelling |  | dv |  | tabel 81.2.13 RAW |  | Bijlage
|  | grove lichtgewicht verontreinigingen |  | MLPC0,1 |  | tabel 81.2.13 RAW |  | Bijlage
|  | Fijn toeslagmateriaal |  | korrelvorm/verdeling | RAW 2020 | 81.26.08 | 1 | Tekst | Er dient gedeclareerd te worden welke toeslagmaterialen er worden toegepast. | x
|  | Vulstof |  | Art. 5 NEN 6240 tabel D | RAW 2020 | 81.26.09 | 1 | Tekst | Er dient gedeclareerd te worden welke vulstof er wordt toegepast. | x
|  | Bindmiddel |  | dv | RAW 2020 + SOA 2021 | 81.22.15 | 1 | Tekst | Er dient gedeclareerd te worden welk bindmiddel er wordt toegepast. | x
|  | Type bindmiddel |  | dv | RAW 2020 + SOA 2021 | 81.22.15 | 1 | Tekst
|  | Penetratie teruggewonnen bindmiddel (0,1mm) |  | dv | RAW 2020 + SOA 2021 | 81.22.15 | 1 | Getal
|  | Verwekingspunt °C |  | dv | RAW 2020 + SOA 2021 | 81.22.15 | 1 | Getal
|  | Afdruipremmemde stof |  | dv | RAW 2020 | 81.26.10 | 1 | Tekst | Er dient gedeclareerd te worden welke afdruipremmer er wordt toegepast. | x
|  | Additief X (indien van toepassing) |  | dv | NEN 13108 |  | 1 | Tekst | Er dient gedeclareerd te worden welk additieven er worden gebruikt. | x
|  | Additief Y (indien van toepassing) |  | dv | NEN 13108 |  | 1 | Tekst
| ONDERZOEK MENGSEL | Mengsel | [7 empty] | -
|  | Leeg |  |  | RAW 2020 + VGW | 81.26.01 |  |  |  | x
|  | Samenstelling na extractie - Oplosbaar bindmiddelgehalte - labgemengd (%) |  | Type onderzoek | RAW 2020 + VGW | 81.26.02 | 4 | Getal
|  | Samenstelling na extractie - Korrelverdeling |  | Type onderzoek | RAW 2020 + VGW | 81.26.03 | 4 | Tabel
|  | Dichtheid mengsel (kg/m3) |  | Type onderzoek | RAW 2020 + VGW | 81.26.01 | 4 | Getal |  | x
|  | Dichtheid proefstuk (kg/m3) |  | Type onderzoek | RAW 2020 + VGW | 81.26.01 | 4 | Getal |  | x
|  | Holle ruimte - labgemengd (%) |  | Type onderzoek | RAW 2020 + VGW | 81.26.01 | 1 | Getal | Relatie met bepaling dichtheden: Als de holle ruimte is bepaald, rolt uit dichtheidmengsel de dichtheid proefstuk. | x
|  | Streefdichtheid (kg/m3) |  | Type onderzoek | RAW 2020 + VGW | 81.26.01 | 1 | Getal | Onder streefdichtheid wordt verstaan de ten behoeve van het typeonderzoek (proef 62) vastgestelde dichtheid proefstuk van het desbetreffende asfaltmengsel. Er worden 4 testen om dichtheid mengsel en dichtheid proefstuk te bepalen. Uit deze waarden kies je 1 dichtheid die vervolgens gebuikt wordt om te vergelijken met hetgeen je gaat leveren. | x
|  | Mengtemperatuur °C |  | dv | RAW 2020 + VGW | 81.26.01 | 1 | Getal | Deze waarde is nodig om inzicht te krijgen in de verwerkingstemperatuur. In het laboratorium bepaal je deze, zodat je in de toekomst/tijdens uitvoering hierop kan sturen. | x
|  | Verdichtingstemperatuur °C |  | dv | RAW 2020 + VGW | 81.26.01 | 1 | Getal | Deze waarde wordt in het laboratorium bepaald om met name tijdens de uitvoering hierop te sturen (bijv als het buiten heel koud is). | x
|  | Vermenging | [7 empty] | -
|  | Afpelproef op gemengd specie labgemengd (mag eventueel molen gemengd in deze fase) |  | vergelijken referentie en validatie mengsel | Protocol afpelproef (februari 2023) |  | 1 | Getal | Met deze proef krijg je inzicht in hoeverre het oude bitumen is vermengd met de nieuwe bitumen, door na te gaan of er geen schil ontstaat tussen het oude en nieuwe bitumen. Het doel van de afpelproef is om vast te stellen of de bitumenfilm van asfalt met gerecycled asfalt uit een fase bestaat (volledige menging van nieuwe en oud bitumen) of dat het uit twee fasen bestaat (geen menging van nieuw met oud bitumen). Ook kan worden vastgesteld of er in de interface tussen nieuw en oud bitumen enige menging heeft plaats gevonden. De mate van oplossen van bitumen wordt ddoor aangepaste inweektijden herhaald totdat alle vijf de “afpelstappen”. | x
|  | a) Gel Permeatie Chromatografie (GPC)-analyse (referentie) |  | Geleidelijke overgang in molecuulgrootte goede menging |  |  | 5 | Grafiek | Deze techniek wordt veel gebruikt om moleculen te gescheiden op basis van de grootte als ze zijn opgelost.
|  | a) Gel Permeatie Chromatografie (GPC)-analyse (validatie) |  | Geleidelijke overgang in molecuulgrootte goede menging |  |  | 5 | Grafiek | Deze techniek wordt veel gebruikt om moleculen te gescheiden op basis van de grootte als ze zijn opgelost.
|  | b) Fourier Transformatie Infrarood Sepctorscopie (FT-IR) analyse (referentie) |  | Gelijkmatig verloop van over de verschillende afpelstappen |  |  | 5 | Grafiek | Je krijgt een grafiek met daarin de "vingerafdruk" van het onderzochte materiaal. Per afpelstap krijg je 5 grafieken. Door deze grafieken met elkaar te vergelijken kan je nagaan of er per afpelmoment verandering zichtbaar is.
|  | b) Fourier Transformatie Infrarood Sepctorscopie (FT-IR) analyse (validatie) |  | Gelijkmatig verloop van over de verschillende afpelstappen |  |  | 5 | Grafiek | Je krijgt een grafiek met daarin de "vingerafdruk" van het onderzochte materiaal. Per afpelstap krijg je 5 grafieken. Door deze grafieken met elkaar te vergelijken kan je nagaan of er per afpelmoment verandering zichtbaar is.
|  | c) DSR analyse (visco-elastisch gedrag) (referentie) |  | Constante verdeling over afpelstappen heen |  |  | 5 | Grafiek | Met de DSR kan het viscoelastisch gedrag van het bitumen worden bepaald. Door deze per afpelstap te bepalen krijg je inzicht in de mate van vermening.
|  | c) DSR analyse (visco-elastisch gedrag) (validatie) |  | Constante verdeling over afpelstappen heen |  |  | 5 | Grafiek | Met de DSR kan het viscoelastisch gedrag van het bitumen worden bepaald. Door deze per afpelstap te bepalen krijg je inzicht in de mate van vermening.
|  | d) Bepaling dynamische viscositeit m.b.v. kegel & plaat |  | dv |  |  |  | Getal
|  | Veroudering | [7 empty] | -
|  | FTIR spectrum bitumen uit PR |  | dv inclusief aanwezigheid van modificatie | Protocol FT-IR |  | 2 | Grafiek | Eerder uitgevoerd | x
|  | FTIR spectrum bitumen nieuwe bitumen |  | dv | Protocol FT-IR |  | 2 | Grafiek |  | x
|  | FTIR spectrum bitumen van validatiemengsel |  | dv | Protocol FT-IR |  | 2 | Grafiek |  | x
|  | Verjongingsmiddelen |  | dv |  |  |  | Tekst | Aangegeven moet worden welke verjongingsmiddelen zijn gebruikt in het mengsel, de hoeveelheden en korte toelichting wijze van dosering. | x
|  | Gedrag bindmiddel | [7 empty] | -
|  | Breekpunt FRAASS °C |  | < -10 | NEN-EN 12593 |  | 3 | Getal | Het lage temperatuurgedrag van het teruggewonnen bindmiddel. Het breekpunt van Fraaβ is een maat voor de glasovergangstemperatuur van een bitumen. Hierbij wordt een standaardplaatje bitumen bij een temperatuurdaling van 1 ̊C per minuut, elke minuut gebogen (vanaf een bepaalde temperatuur). De temperatuur waarbij het plaatje breekt, is het breekpunt van Fraaβ. | x
|  | Mastercurve DSR |  | gelijk aan referentie | Protocol DSR |  | 3 | Grafiek | De DSR meet de complex afschuifmodulus (G*) en de fasehoek (δ) van een proefstuk. De afschuifmodulus (G*) kan worden gezien als een weerstand tegen vervorming onder herhaaldelijke schuifbelasting . De fasehoek is een vertraging tussen de toegepaste schuifspanning en de resultaerende afschuifrek. De mastercurve wordt gemaakt middels tijd-temperatuur superpositie. Normaal worden per temperatuur en frequentie 1 DSR meting uitgevoerd. De mastercurve is een curve die gemaakt wordt obv een "gedefinieerde standaard temperatuur en frequentie". | x
|  | Dynamische viscositeit (Kegel&Plaat) |  | dv | NEN-EN 13702 |  | 3 | Getal |  | x
|  | Penetratiebit. (0,1mm) |  | Penetratiebit. > 40 | NEN-EN 1426 |  | 2 | Getal | De penetratie is een getalwaarde van de indringing (uitgedrukt in eenheden van 0,1 mm) van een naald die verticaal op het oppervlak van een bitumineus materiaal is geplaatst onder gespecificeerde condities van temperatuur, belasting (belast met een massa van 100 gr). Zo krijg je inzicht in de reologische eigenschappen van je bindmiddel. Een bitumen met een hoge penetratiewaarde is zachter dan een bitumen met een lage penetratiewaarde. | x
|  | Verwekingspunt °C |  | dv | NEN-EN 1427 |  | 2 | Getal | Het verwekingspunt geeft de temperatuur aan, waarbij een bepaald bitumen onder voorgeschreven belasting een bepaalde vervorming vertoont. Het verwekingspunt wordt bepaald middels de ring en kogelproef. Het verwekingspunt is dan de temperatuur waarbij het bitumen door het gewicht van de kogel 25 mm is uitgezakt. | x
|  | Vorstgevoeligheid | [7 empty] | -
|  | Indirecte treksterkte referentiemengsel (droog) - protocol I |  |  | Protocol Vorst-Dooi (februari 2023) |  | 1 | Getal | Dit onderzoek moet inzicht geven in het vorstdooi gedrag van een mengsel, waarbij een referentiemengsel en een validatiemengsel naast elkaar worden bekeken. Er zijn 2 protollen. Protocol I: geen belasting en protocol V: voorbelasting in het water van ca 6 weken en daarna ca 6 weken (24 cycli van 48u] vorstbelating. De porien zijn dan gevuld met water (meest extreme belasting). Daarop volgend wordt de Indirecte trektest uitgevoerd bij 5°C. In elk protocol worden 15 kernen per mengsel beproefd. | x
|  | Indirecte treksterkte referentiemengsel (geconditioneerd) - protocol V |  |  | Protocol Vorst-Dooi (februari 2023) |  | 1 | Getal | Dit onderzoek moet inzicht geven in het vorstdooi gedrag van een mengsel, waarbij een referentiemengsel en een validatiemengsel naast elkaar worden bekeken. Er zijn 2 protollen. Protocol I: geen belasting en protocol V: voorbelasting in het water van ca 6 weken en daarna ca 6 weken (24 cycli van 48u] vorstbelating. De porien zijn dan gevuld met water (meest extreme belasting). Daarop volgend wordt de Indirecte trektest uitgevoerd bij 5°C. In elk protocol worden 15 kernen per mengsel beproefd. | x
|  | Indirecte treksterkte validatiemengsel (droog) - protocol I |  |  | Protocol Vorst-Dooi (februari 2023) |  | 1 | Getal | Dit onderzoek moet inzicht geven in het vorstdooi gedrag van een mengsel, waarbij een referentiemengsel en een validatiemengsel naast elkaar worden bekeken. Er zijn 2 protollen. Protocol I: geen belasting en protocol V: voorbelasting in het water van ca 6 weken en daarna ca 6 weken (24 cycli van 48u] vorstbelating. De porien zijn dan gevuld met water (meest extreme belasting). Daarop volgend wordt de Indirecte trektest uitgevoerd bij 5°C. In elk protocol worden 15 kernen per mengsel beproefd. | x
|  | Indirecte treksterkte validatiemengsel (geconditioneerd) - protocol V |  |  | Protocol Vorst-Dooi (februari 2023) |  | 1 | Getal | Dit onderzoek moet inzicht geven in het vorstdooi gedrag van een mengsel, waarbij een referentiemengsel en een validatiemengsel naast elkaar worden bekeken. Er zijn 2 protollen. Protocol I: geen belasting en protocol V: voorbelasting in het water van ca 6 weken en daarna ca 6 weken (24 cycli van 48u] vorstbelating. De porien zijn dan gevuld met water (meest extreme belasting). Daarop volgend wordt de Indirecte trektest uitgevoerd bij 5°C. In elk protocol worden 15 kernen per mengsel beproefd. | x
|  | Microscopische beoordeling (PFM) referentiemengsel |  |  | Protocol Vorst-Dooi (februari 2023) |  | 1 | Bijlage | Van de kernen uit protocol I en V worden hele dunne slijpplaatjes gemaakt. Indien je deze onder de miscroscoop legt kan je de scheurtjes in de mastiek of tussen de mastiek en steentjes zien. Tevens is het mogelijk om het oppervlak van de mastiek te bekijken. | x
|  | Microscopische beoordeling (PFM) validatiemengsel |  |  | Protocol Vorst-Dooi (februari 2023) |  | 1 | Bijlage | Van de kernen uit protocol I en V worden hele dunne slijpplaatjes gemaakt. Indien je deze onder de miscroscoop legt kan je de scheurtjes in de mastiek of tussen de mastiek en steentjes zien. Tevens is het mogelijk om het oppervlak van de mastiek te bekijken. | x
|  | Rafelingsgevoeligheid | [7 empty] | -
|  | Steenverlies (g) RSATplaat |  | Streefwaarde = 40 | Protocol RSAT |  | 3 | Getal | De Rotating Surface Abrasion Tester (RSAT proef) is meetinstrument waarmee de gevoeligheid voor rafeling van asfalt gemeten kan worden in het laboratorium. Er wordt een plaat asfalt (of 3 kernen in een mal) in korte tijd zwaar belast door een wringende wielbelasting om de weerstand tegen rafeling te bepalen. Hieruit volgt het aantal gram steenverlies na x herhalingen. De levensduur hiervan afleiden is moeilijk. Het is wel mogelijk om 2 materialen te vergelijken. Vanuit de CEDR onderzoek blijkt dat echte slechte ZOABs ook veel steen verlies vertonen, de proef zou disciminerend zijn voor goede en slechte mengsels. | x
|  | ARTe |  | minimaal gelijkwaardig met referentie | Protocol ARTe |  | 3 | Getal | De Aachener Ravelling Tester (ARTe) is ook een laboratoriumproef waarmee een asfaltplaat wordt belast onder wringende belasting gedurende een bepaalde periode. Ook deze test kan alleen worden gebruikt om asfaltmengsels kwalitatief te onderscheiden. | x
|  | Stroefheid | [7 empty] | -
|  | FAP90 |  | > 0,42 | EN 12697-49 |  | 2 | Getal | De Friction after Polishing (FAP) test is een proefmethode waarbij op mengselniveau de stroefheidswaarde van de stenen wordt bepaald. De 90 slaat op het aantal herhalingen van polijsten, in dit geval 3x30.000 (3 schijven) - 90.000 herhalingen. Voor het polijsten worden de laboratorium vervaardigde proefstukken gezandstraald in de bitumenhuid er af te halen. Na het polijsten worden de proefstukken beproefd met een meetkop die met 100km/u en water op het proefstuk wordt aangebracht, daardoor remt de kop af en meet je de wrijving. De 90.000 poslijtsovergangen komt overeen met 450 miljoen passages | x
|  | PSV waarde |  | PSV58 | VGW (die staat hier nog niet in benoemd) |  | 3 | Getal | De PSV waarde is het polijstgetal van het aggregaat. Van de losse steentjes worden de korrels afgezeeft in een bepaalde fractie, totdat je de kubische korreltjes overhoudt. Vervolgens worden deze steentjes in malletje gelegd en dan vatgezet in epoxy-achtig bindmiddel. Het proefstuk wordt omgedraaid, gepolijst met polijstpoeder en rubberwiel en vervolgens met SRT (slingerproef) beproeft. Het polijstgetal (PSV) van het steenslag moet minimaal 58 bedragen. Het contole monster is 2 punten omhoog gegaan. | x
|  | Watergevoeligheid ITSR | [7 empty] | -
|  | ITSR referentie(%) |  | > 80 | RAW 2020 / SOA 2021 |  | 1 | Getal | voor de bepaling van de watergevoeligheid van asfaltmengsels worden kernen zowel droog als verzadigd door water (40°C-72h-6,7kPa) beproefd middels de indirecte trek test. De ratio tussen de ITS-waarde van de droge kernen en de waterverzadigde kernen wordt bepaald. De methode geeft inzicht in materiaalkeuze en/of mengselontwerp op de watergevoeligheid van asfaltmengsels. | x
|  | Indirecte treksterkte referentie (nat en droog) bij 15°C (nat) |  | dv |  |  | 4 nat | Getal |  | x
|  | Indirecte treksterkte referentie (nat en droog) bij 15°C (droog) |  | dv |  |  | 4 droog | Getal |  | x
|  | ITSR validatie(%) |  | > 80 | RAW 2020 / SOA 2021 |  | 1 | Getal | zie Q117 | x
|  | Indirecte treksterkte validatie (nat en droog) bij 15°C (nat) |  | dv |  |  | 4 nat | Getal |  | x
|  | Indirecte treksterkte validatie (nat en droog) bij 15°C (droog) |  | dv |  |  | 4 droog | Getal |  | x
|  | Sterkte | [7 empty] | -
|  | Indirecte treksterkte referentie bij 1°C |  | ≥ 1,8 Mpa | validatieprotocol RWS |  | 4 | Getal |  | x
|  | Indirecte treksterkte validatie bij 1°C |  | ≥ 1,8 Mpa | validatieprotocol RWS |  | 4 | Getal |  | x
|  | Afdruiponderzoek | [7 empty] | -
|  | bitumengehalte onder-boven |  | ≤ 0,7 | RAW 2020 | 81.22.15 | 3 | Getal | De proef geeft inzicht in het verschil in bitumengehalte in het proefstuk. Dit om te onderzoeken of afdruipen wordt voorkomen. | x
PRAKTIJKVAK ONDERZOEK | MONSTER TIJDENS PRODUCTIE | Onderzoek PR materiaal productie | [9 empty] | - | - | - | - | Na trl 4 brief ga je door naar trl 6
|  | Korrelverdeling voor extratie |  | D≤ Dmengsel | NEN-EN 13108-8 |  | 1 | Tabel | zie vooronderzoek PR materiaal |  |  | o | x | x | s | Voor TRL 7 validatie wil je gerapporteerd hebben of het uitiendelijk gelukt om het mengsel te maken. Verschil tussen 7 en 8 is met name monitoren of het goed blijft gaan
|  | Korrelverdeling na extractie |  | D≤ Dmengsel | NEN-EN 13108-8 |  | 1 | Tabel | zie vooronderzoek PR materiaal |  |  | o | x | x | s
|  | Bindmiddelgehalte na extractie |  | dv | NEN-EN 13108-8 |  | 1 | Getal | zie vooronderzoek PR materiaal |  |  | o | x | x | s
|  | Gehalte nevenbestanddelen |  | Cat. F1 | NEN-EN 13108-8 |  | 1 | Getal | zie vooronderzoek PR materiaal |  |  | o | x | x | s
|  | Type bindmiddel o.b.v. infrarood spectrum |  | Geen modificatie | / |  | 1 | Getal | zie vooronderzoek PR materiaal |  |  | o | x | x | s
|  | Penetratiebit. (0,1mm) |  | ≥ 5 gemiddeld ≥ 10 | NEN-EN 1426 |  | 1 | Getal | zie vooronderzoek PR materiaal |  |  | o | x | x | s
|  | Gewogen dichtheid (kg/m3) |  | dv | NEN-EN 1097-6 |  | 1 | Getal | zie vooronderzoek PR materiaal |  |  | o | x | x | s
|  | Grof toeslagmateriaal |  | Steenslag 3 | VGW |  | 1 | Tekst | zie vooronderzoek PR materiaal |  |  | o | x | x | s
|  | Homogeniteit |  | dv | NEN-EN 13108-8 |  | 1 | Tabel | zie vooronderzoek PR materiaal |  |  | o | x | x | s
|  | Analyse mengsel tijdens productie | [9 empty] | - | - | - | - | Bij TRL 9 worden geen referentie mengsels meer meegedraaidTRL 9 betreft een grotere productie en je wilt controleren of dit ook homogeen gebeurt. Als je verandert van mengtechiek (continue menger of (discontinu) batchmenger) binnen verschillende TRL nivaus dan dient op hoger trl niveau opnieuwe de productiemonsters te worden getest.
|  | Korrelverdeling referentie |  | dv | NEN-EN 12697-2 |  | 3 | Tabel | Inzicht krijgen in het mengsel tijdens productie ter vergelijk met labwaarden. |  |  | o | x | x
|  | Korrelverdeling validatie |  | dv | NEN-EN 12697-2 |  | 3 | Tabel |  |  |  | o | x | x | x
|  | Bitumengehalte referentie (% in m/m) |  | dv | RAW proef 65.0/ NEN-EN 12697-1 |  | 3 | Getal |  |  |  | o | x | x
|  | Bitumengehalte validatie (% in m/m) |  | dv | RAW proef 65.0/ NEN-EN 12697-1 |  | 3 | Getal |  |  |  | o | x | x | x
|  | Dichtheid mengsel referentie |  | dv | NEN-EN 12697-5; procedure A |  | 1 | Getal |  |  |  | o | x | x
|  | Dichtheid mengsel validatie |  | dv | NEN-EN 12697-5; procedure A |  | 1 | Getal |  |  |  | o | x | x | x
|  | Vermenging | [9 empty] | - | - | - | -
|  | Afpelproef op molengemengd specie |  | vergelijken referentie en validatie mengsel | Protocol afpelproef (februari 2023) |  | 1 | Getal | zie onderzoek lab |  |  | o | x | s | s
|  | a) Gel Permeatie Chromatografie (GPC)-analyse (referentie) |  | Geleidelijke overgang in molecuulgrootte goede menging, geen verschil molecuul massaverhouding oud/nieuw | Protocol afpelproef (februari 2023) |  | 5 | Grafiek | zie onderzoek lab
|  | a) Gel Permeatie Chromatografie (GPC)-analyse (validatie) |  | Geleidelijke overgang in molecuulgrootte goede menging, geen verschil molecuul massaverhouding oud/nieuw | Protocol afpelproef (februari 2023) |  | 5 | Grafiek | zie onderzoek lab
|  | b) Fourier Transformatie Infrarood Spectroscopie (FT-IR) analyse (referentie) |  |  | Protocol afpelproef (februari 2023) |  | 5 | Grafiek
|  | b) Fourier Transformatie Infrarood Spectroscopie (FT-IR) analyse (validatie) |  |  | Protocol afpelproef (februari 2023) |  | 5 | Grafiek
|  | c) DSR analyse (referentie) |  | 70/100 | Protocol afpelproef (februari 2023) |  | 5 | Grafiek
|  | c) DSR analyse (validatie) |  | 70/100 | Protocol afpelproef (februari 2023) |  | 5 | Grafiek
|  | d) Bepaling dynamische viscositeit m.b.v. kegel & plaat |  | dv | NEN-EN 13108-8 |  | 1 | Getal
|  | Gedrag bindmiddel | [9 empty] | - | - | - | - | 1x in het validatieproces is voldoende
|  | Breekpunt FRAASS °C (mix) |  | < -10 | NEN-EN 12593 |  | 3 | Getal | Het breekpunt van Fraaβ is een maat voor de glasovergangstemperatuur van een bitumen. Hierbij wordt een standaardplaatje bitumen bij een temperatuurdaling van 1 ̊C per minuut, elke minuut gebogen (vanaf een bepaalde temperatuur). De temperatuur waarbij het plaatje breekt, is het breekpunt van Fraaβ. Indicatie voor lage temperatuur gedrag. Als de temp te hoog wordt, wordt je mengsel wel gevoelig voor breuk. |  |  | o | x | s | s
|  | Mastercurve DSR (referentie en validatie) |  | gelijk aan referentie | Protocol DSR |  | 3 | Grafiek |  |  |  | o | x | s | s
|  | Dynamische viscositeit (Kegel&Plaat) |  | dv | NEN-EN 13702 |  | 3 | Getal |  |  |  | o | x | s | s
|  | Penetratiebit. (0,1mm) |  | > 40 | NEN-EN 1426 |  | 2 | Getal |  |  |  | o | x | s | s
| MONSTER TIJDENS VERWERKING | Analyse mengsel tijdens Verwerking (Hopper) | [9 empty] | - | - | - | - | Bij TRL niveau 6 wordt vaak geen refertnie aangelegd, indien deze wel wordt neergelegd willen we graag de data.
|  | Korrelverdeling referentie |  | dv | RAW 2020 | 81.26.11 | 3 | Tabel | Inzicht krijgen in het mengsel tijdens verwerking ter vergelijk met labwaarden. |  |  | o | x | x
|  | Korrelverdeling validatie |  | dv | RAW 2020 | 81.26.11 | 3 | Tabel |  |  |  | o | x | x | x
|  | Bitumengehalte referentie (% in m/m) |  | dv | RAW 2020 | 81.26.11 | 3 | Getal |  |  |  | o | x | x
|  | Bitumengehalte validatie (% in m/m) |  | dv | RAW 2020 | 81.26.11 | 3 | Getal |  |  |  | o | x | x | x
|  | Penetratiebit. referentie (0,1mm) |  | dv |  |  | 3 | Getal |  |  |  | o | x | x
|  | Penetratiebit. validatie (0,1mm) |  | > 40 | NEN-EN 1426 |  | 3 | Getal |  |  |  | o | x | x | x
|  | Verwekingspunt referentie°C |  | dv | NEN-EN 1427 |  | 3 | Getal |  |  |  | o | x | x
|  | Verwekingspunt validatie °C |  | dv | NEN-EN 1427 |  | 3 | Getal |  |  |  | o | x | x | x
| BOORKERNEN UIT PROEFVAK | FAP90 |  | Richtwaarde > 0,42 (geen eis) | EN 12697-49 |  | 2 kernen | Getal | Dit onderzoek wordt gedaan op boorkernen, een stroefheidstest op kernen. De FAP90 test heeft inzicht in hoe het mengsel zich over de tijd zal gaan ontwikkelen qua stroefheid. |  |  | x | s | s | s | Zo vroeg mogelijk doen als kan, het vraagstuk rondom ingangscontrole PR materiaal (kwaliteit) zal breder worden opgepakt.
|  | Rafelingsgevoeligheid | [9 empty] | - | - | -
|  | Steenverlies referentie (g) RSATkernen |  | Streefwaarde = 40 | Protocol RSAT |  | 3 proeven per proefvak/ 9 kernen | Getal | In dit geval wordt de RSAT uitgevoerd op kernen uit de weg. Deze kernen worden in de RSAT plaat ingebouwd en weet je wat je mengsel onder aanlegcontities in de RSAT doet. Je vergelijkt een validatiemengsel met een referentiemengsel. |  |  | x | s | s
|  | Steenverlies referentie (g) RSATkernen (proef 2) |  | dv |  |  |  | Getal |  |  |  | x | s | s
|  | Steenverlies referentie (g) RSATkernen (proef 3) |  | dv |  |  |  | Getal |  |  |  | x | s | s
|  | Steenverlies validatie (g) RSATkernen |  | Streefwaarde = 40 | Protocol RSAT |  | 3 proeven per proefvak/ 9 kernen | Getal | In dit geval wordt de RSAT uitgevoerd op kernen uit de weg. Deze kernen worden in de RSAT plaat ingebouwd en weet je wat je mengsel onder aanlegcontities in de RSAT doet. Je vergelijkt een validatiemengsel met een referentiemengsel. |  |  | x | s | s
|  | Steenverlies validatie (g) RSATkernen (proef 2) |  | minimaal gelijkwaardig met referentie + dv |  |  |  | Getal |  |  |  | x | s | s
|  | Steenverlies validatie (g) RSATkernen (proef 3) |  | minimaal gelijkwaardig met referentie + dv |  |  |  | Getal |  |  |  | x | s | s
|  | Watergevoeligheid - ITSR | [9 empty] | - | - | - | - | wens in de toekomst hier eisen aan te gaan stellen, TRL8 er ook bij te nemen om data te generen en de wens in de toekomst onderdeel te worden van de bedrijfscontrole-kwaliteitsbeoordeling. Factuur op TRL8 evt door RWS te laten betalen.
|  | ITSR referentie(%) (nat) |  | > 80 | RAW 2020 / SOA 2021 |  | 1 proef = 8 kernen (4 nat/ 4 droog) | Getal | zie regel 117, nu op kernen uit de weg |  |  | x | s | x
|  | ITSR referentie(%) (droog) |  | > 80 |  |  | 1 proef = 8 kernen (4 nat/ 4 droog) | Getal |  |  |  | x | s | x
|  | Indirecte treksterkte referentie (nat en droog) bij 15°C |  | dv |  |  |  | Getal |  |  |  | x | s | x
|  | ITSR validatie(%) (nat) |  | > 80 | RAW 2020 / SOA 2021 |  | 1 proef = 8 kernen (4 nat/ 4 droog) | Getal | zie regel 117, nu op kernen uit de weg |  |  | x | s | x | s
|  | ITSR validatie(%) (droog) |  | > 80 |  |  |  | Getal |  |  |  | x | s | x | s
|  | ITSR validatie(%) (nat) |  | > 80 | RAW 2020 / SOA 2021 |  | 1 proef = 8 kernen (4 nat/ 4 droog) | Getal | zie regel 117, nu op kernen uit de weg |  |  | x | s | x | s
|  | ITSR validatie(%) (droog) |  | > 80 |  |  | 1 proef = 8 kernen (4 nat/ 4 droog) | Getal |  |  |  | x | s | x | s
|  | Indirecte treksterkte validatie (nat en droog) bij 15°C |  | dv |  |  |  | Getal |  |  |  | x | s | x | s
|  | Onderzoek boorkernen | [9 empty] | - | - | - | - | Referentie op TRL 9 niet aan de orde omdat je echt aan het opschalen bent, het aanlegen van een referentie is op TRL 9 niet meer een must.
|  | Laagdikte referentie (mm) |  | dv | NEN-EN 12697-36 |  | 5 | Getal |  |  |  | o | x | x
|  | Laagdikte validatie (mm) |  | dv | NEN-EN 12697-36 |  | 5 | Getal |  |  |  | o | x | x | s
|  | Verdichtingsgraad referentie (%) |  | dv | RAW 2020; Proef 66 |  | 5 | Getal |  |  |  | o | x | x
|  | Verdichtingsgraad validatie (%) |  | dv | RAW 2020; Proef 66 |  | 5 | Getal |  |  |  | o | x | x | s
|  | Holle ruimte referentie (%) |  | dv | RAW 2020; Proef 69 |  | 5 | Getal | Dit is een berekening - deze meet je niet! |  |  | o | x | x
|  | Holle ruimte validatie (%) |  | dv | RAW 2020; Proef 69 |  | 5 | Getal |  |  |  | o | x | x | s
|  | Bitumengehalte referentie(% in m/m) |  | dv | NEN-EN 12697-1 |  | 5 | Getal |  |  |  | o | x | x
|  | Bitumengehalte validatie (% in m/m) |  | dv | NEN-EN 12697-1 |  | 5 | Getal |  |  |  | o | x | x | s
|  | Penetratiebit. Referentie (0,1mm) |  | dv |  |  | 5 | Getal |  |  |  | o | x | x
|  | Penetratiebit. validatie (0,1mm) |  | dv | NEN-EN 1426 |  | 5 | Getal | In het vooroonderzoek voor je deze meting ook uit. Het is wenselijk om in kaart te brengen of bij aanleg net zo goed vermenging krijgt als je in het lab hebt waargenomen. |  |  | o | x | x | s
|  | Korrelverdeling referentie |  | dv | NEN-EN 12697-2 |  | 5 | Tabel |  |  |  | o | x | x
|  | Korrelverdeling validatie |  | dv | NEN-EN 12697-2 |  | 5 | Tabel |  |  |  | o | x | x | s
|  | CT scan |  | Holle ruimte, verhouding Mastiek-Steenskelet. | protocol opstellen? |  |  | Getal | alleen voor specifieke nieuwe mengsels, onderzoeksplan op laten stellen met aannemer of CT scan meerwaarde kan bieden voor de validatie |  |  | s | s | s | s
|  | Afdruip onderzoek | [9 empty] | - | - | - | - | Deze staat ook in ref keuringsmethodiek
|  | Bitumengehalte onder-boven(%) |  | ≤ 0,7 | RAW 2020 | 81.22.15 | 5 | Getal |  |  |  | o | x | x | s
| WEGDEKMETINGEN | Remvertraging | [10 empty] | - | - | - | De proefvakken moeten groot genoeg zijn om om te kunnen doen. Op TRL niveau 6 niet, want vindt ook plaats op een andere locatie dan HWN.
|  | Droge stroefheid |  | ≥ 5,2 m/s² | f |  | Elk proefvak | Getal | De droge stroefheid moet gemeten worden voor opstelling van de weg. Voor openstelling moet de weg voldoende stroef zijn om te voorkomen dat er ongevallen op de weg gebeuren. Indien de remvertraging voldoende is (hoog niveau) hoeft niet opnieuw gemeten te worden, bij te laag niveau nog een keer meten. |  |  |  | x | x | s
|  | Remvertragingsdip: 12-36u na opstelling, na 8 dagen, 16 dagen en 3 maanden |  | ≥ 5,2 m/s² | Schadebeoordeling en meetmethoden Bovenbouw |  | Min. 1 proefvak | Getal | Om inzicht te krijgen in hoe het nieuwe mengsel zich qua stroefheid gedraagd, willen we in beeld hebben of er enige tijd na openstelling een remvertragingsdip ontstaat. |  |  |  | x | x | s
|  | na 3 maanden |  | ≥ 6,5 m/s² | Schadebeoordeling en meetmethoden Bovenbouw |  | Min. 1 proefvak | Getal | Na drie maanden kan er van uitgegaan worden dat er een stabilisatie heeft plaatsgevonden in de remvertraging. |  |  |  | x | x | s
|  | Beckermetingen | [9 empty] | - | - | - | - | trl 6 - verzorgingsplaats, parallel weg doorlopend richting fietspad (N9) - fabrieksterrein van aannemer zelf - Een gemeenteweg of provinciale weg mag voor ons meetellen.
|  | Doorstroomtijd referentie (sec) (proef 1) |  |  | Eisen bovenbouw |  | 3 per proefvak | Getal | Deze proef zegt iets over hoe snel het water wegloopt en indirect iets over holle ruimte en geluid. Dit is niet opgenomen in de contracten voor DZOAB en daarom wordt dit niet op de ZOAB gemeten. Je bepaalt de holle ruimte al. |  |  | x | x | x | s
|  | Doorstroomtijd referentie (sec) (proef 2) | [5 empty] | Getal |  |  |  | x | x | x | s
|  | Doorstroomtijd referentie (sec) (proef 3) | [5 empty] | Getal |  |  |  | x | x | x | s
|  | Doorstroomtijd validatie (sec) (proef 1) |  |  | Eisen bovenbouw |  | 3 per proefvak | Getal | Deze proef zegt iets over hoe snel het water wegloopt en indirect iets over holle ruimte en geluid. Dit is niet opgenomen in de contracten voor DZOAB en daarom wordt dit niet op de ZOAB gemeten. Je bepaalt de holle ruimte al. |  |  | x | x | x | s
|  | Doorstroomtijd validatie (sec) (proef 2) | [5 empty] | Getal |  |  |  | x | x | x | s
|  | Doorstroomtijd validatie (sec) (proef 3) | [5 empty] | Getal |  |  |  | x | x | x | s
|  | Stroefheid | [10 empty] | - | - | -
|  | SWF |  | ≥ 0,00 | Schadebeoordeling en meetmethoden Bovenbouw |  |  | Getal | De stroefheid moet gemeten worden voor opstelling van de weg. DIt wordt gedaan door de Side ways force methode. Voor openstelling moet de weg voldoende stroef zijn om te voorkomen dat er ongevallen op de weg gebeuren. De stroefheid wordt middels de Side Ways Force methode bepaald. In de stroefheid voldoende is (hoog niveau) hoeft niet opnieuw gemeten te worden, bij te laag niveau nog een keer meten. |  |  |  | x | x | s
|  | Stroefheidsdip bepalen SWF |  | ≥ 0,00 | Schadebeoordeling en meetmethoden Bovenbouw |  |  | Getal |  |  |  |  | x | x | s
TRL agenda (L t/m Q):
|  | o | Indien beschikbaar te rapporteren
|  | x | Moet worden gerapporteerd (een deel is aanvulling op wat is voorgeschreven in het contract).
|  | s | Afhankelijk van eerdere bevindingen / onderdeel van de opleveringscontrole
|  | - | Onderwerp
Legenda invoer waarde (kolom I):
|  | Getal | Invullen getal / combinatie van letters en getal (2360, LA15, Wcm0.5)
|  | Tekst | Invullen tekst (BeStone, Viatop)
|  | Bijlage | Invullen naamgeving bijlage. Deze bijlage seperaat aanleveren (korrelverdeling, mengelrecept)
Dit proefoverzicht is ter informatie overgenomen uit een blauwdruk voor ZOAB van RWS, zoals deze in het verleden is gehanteerd voor innovaties die dicht bij het ervaringsgebied staan, zoals max 30% PR zonder additieven.
Er kunnen geen rechten aan worden ontleend voor goedkeuring op innovaties door RWS.