## Laagdikte
Afwijking laagdikte
K = P ⋅ O ⋅ ((Lb - L - Ltol + 4)/18)^2
"Excel formule" K= C6*C7*((C9-C8)-C10+4) / 18)^2
Prijs per eenheid van de betreffende laag, in euro/m2 | P |  | EUR
Oppervlakte van het boorvak, in m2 | O |  | m2
Gemeten dikte van een afzonderlijke laag, in mm | L |  | mm
Laagdikte volgens het bestek, in mm | Lb |  | mm
Tolerantie volgens tabel 81.2.2, in mm | Ltol |  | mm
| K | 0
Voorbeeldberekening
Uitgangspunten bij de berekening:
Aan te brengen conform bestek: 40 mm AC 16 surf DL-C
Oppervlak boorvak 1500 m2
Gehalte holle ruimte vastgesteld in Type Test: 3,9%
Prijs per ton asfalt bij inschrijving: €60,- per ton
Omrekening tonnen prijs bij inschrijving naar prijs /m2
€/ton * laagdikte (mm) * 0,0025 = €/m2 €60,- * 40 * 0,0025 = € 6,00/m2
Gemeten laagdikte = 30mm
| P | 6 | EUR
| O | 1500 | m2
| L | 30 | mm
| Lb | 40 | mm
| Ltol | 5 | mm
| K | 2250

## Verdichtingsgraad
Afwijking Verdichtingsgraad
K = P ⋅ O ⋅ (( ¦ 100 −VG¦− VGtol + 0,1) / 5)^2
"Excel formule" K= C6*C7*((ABS(100-C8)-C9+0,1) / 5)^2
Prijs per eenheid van de betreffende laag, in euro/m2 | P |  | EUR
Oppervlakte van het boorvak, in m2 | O |  | m2
HR = gemeten holle ruimte, in % (V/V) | VG |  | %
Vgtol = tolerantie volgens tabel 81.2.4, in % | Vgtol |  | %
K = korting opgelegd op de verdichtingsgraad van een afzonderlijke laag, in euro | K | 0
Voorbeeldberekening
Uitgangspunten bij de berekening:
Aan te brengen conform bestek: 40 mm AC 16 surf DL-C
Oppervlak boorvak 1500 m2
Gehalte holle ruimte vastgesteld in Type Test: 3,9%
Prijs per ton asfalt bij inschrijving: €60,- per ton
Omrekening tonnen prijs bij inschrijving naar prijs /m2
€/ton * laagdikte (mm) * 0,0025 = €/m2 €60,- * 40 * 0,0025 = € 6,00/m2
Gemeten verdichtingsgraad: 97,1%
| P | 6 | EUR
| O | 1500 | m2
| VG | 97.1 | %
| VGtol | 2 | %
| K | 360

## Holle ruimte
Afwijking Holle ruimte
K = P ⋅ O ⋅ (( ¦ HReis − HR ¦ − HRtol + 0,1) / 5)^2
"Excel formule" K= C6*C7*((ABS(C9-C8)-C10+0,1) / 5)^2
Prijs per eenheid van de betreffende laag, in euro/m2 | P |  | EUR
Oppervlakte van het boorvak, in m2 | O |  | m2
HR = gemeten holle ruimte, in % (V/V) | HR |  | % (V/V)
HR eis = vereiste holle ruimte volgens artikel 81.22.14, in % (V/V) | HR eis |  | % (V/V)
HR tol = tolerantie volgens tabel 81.2.5, in % (V/V) | HR tol |  | % (V/V)
K = korting opgelegd op de holle ruimte van een afzonderlijke laag, in euro | K | 0
Voorbeeldberekening
Uitgangspunten bij de berekening:
Aan te brengen conform bestek: 40 mm AC 16 surf DL-C
Oppervlak boorvak 1500 m2
Gehalte holle ruimte vastgesteld in Type Test: 3,9%
Prijs per ton asfalt bij inschrijving: €60,- per ton
Omrekening tonnen prijs bij inschrijving naar prijs /m2
€/ton * laagdikte (mm) * 0,0025 = €/m2 €60,- * 40 * 0,0025 = € 6,00/m2
Gemeten HR = 8,0
| P | 6 | EUR
| O | 1500 | m2
| HR | 8 | % (V/V)
| HR eis | 4.3 | % (V/V)
| HR tol | 3 | % (V/V)
| K | 230.4

## Bindmiddelgehalte
Afwijking Bindmiddelgehalte
K = P ⋅ O ⋅ (( ¦ Bref − B ¦ − Btol + 0,5) / 2)^2
"Excel formule" K= C6*C7*((ABS(C9-C8)-C10+0,5) / 2)^2
Prijs per eenheid van de betreffende laag, in euro/m2 | P |  | EUR
Oppervlakte van het boorvak, in m2 | O |  | m2
B= gemeten bindmiddelgehalte | B
Bref = bindmiddelgehalte van de referentiesamenstelling, in % (m/m) | Bref |  | % (m/m)
Btol = tolerantie volgens tabel 81.2.6, in % (m/m) | Btol |  | % (m/m)
K = korting opgelegd op de holle ruimte van een afzonderlijke laag, in euro | K | 0
Voorbeeldberekening
Uitgangspunten bij de berekening:
Aan te brengen conform bestek: 40 mm AC 16 surf DL-C
Oppervlak boorvak 1500 m2
Gehalte holle ruimte vastgesteld in Type Test: 3,9%
Prijs per ton asfalt bij inschrijving: €60,- per ton
Omrekening tonnen prijs bij inschrijving naar prijs /m2
€/ton * laagdikte (mm) * 0,0025 = €/m2 €60,- * 40 * 0,0025 = € 6,00/m2
Gemeten bindmiddelgehalte
| P | 6 | EUR
| O | 1500 | m2
| B | 20.6
| Bref | 20 | % (m/m)
| Btol | 0.5 | % (m/m)
| K | 810